## 产品清单
SKU编码 | SPU编码 | 产品大类 | 产品名称 | 规格(dn×壁厚mm) | 外径mm | 壁厚mm | 阻氧方式 | 阻氧层厚度mm | 常规承压 | 塑料原料 | 内层塑料 | 外层塑料 | 100米重量(kg) | 颜色 | MOQ(米)
SL-RT-STD-1620 | SL-RT-STD | PE-RT Pipes | PE-RT 标准地暖管 | dn16×2.0 | 16 | 2 | 无 |  | S5 | PE-RT | / | / | 8.4 | 可定制 | 10000
SL-RT-STD-2020 | SL-RT-STD | PE-RT Pipes | PE-RT 标准地暖管 | dn20×2.0 | 20 | 2 | 无 |  | S5 | PE-RT | / | / | 10.7 | 可定制 | 10000
SL-RT-EVOH-1620 | SL-RT-EVOH | Oxygen Barrier Pipes | PE-RT/EVOH 阻氧地暖管 | dn16×2.0 | 16 | 2 | EVOH |  | S5 | PE-RT | / | / | 8.4 | 可定制 | 10000
SL-RT-EVOH-2020 | SL-RT-EVOH | Oxygen Barrier Pipes | PE-RT/EVOH 阻氧地暖管 | dn20×2.0 | 20 | 2 | EVOH |  | S5 | PE-RT | / | / | 10.7 | 可定制 | 10000
SL-PEXA-EVOH-1620 | SL-PEXA-EVOH | Oxygen Barrier Pipes | PEX-a/EVOH 阻氧地暖管 | dn16×2.0 | 16 | 2 | EVOH |  | S5 | PEX-a | / | / | 8.4 | 可定制 | 10000
SL-PEXA-EVOH-2020 | SL-PEXA-EVOH | Oxygen Barrier Pipes | PEX-a/EVOH 阻氧地暖管 | dn20×2.0 | 20 | 2 | EVOH |  | S5 | PEX-a | / | / | 10.7 | 可定制 | 10000
SL-PEXB-EVOH-1620 | SL-PEXB-EVOH | Oxygen Barrier Pipes | PEX-b/EVOH 阻氧地暖管 | dn16×2.0 | 16 | 2 | EVOH |  | S5 | PEX-b | / | / | 8.4 | 可定制 | 10000
SL-PEXB-EVOH-2020 | SL-PEXB-EVOH | Oxygen Barrier Pipes | PEX-b/EVOH 阻氧地暖管 | dn20×2.0 | 20 | 2 | EVOH |  | S5 | PEX-b | / | / | 10.7 | 可定制 | 10000
SL-PEXA-S-1620 | SL-PEXA-S | PEX Pipes | PEX-a 单层地暖管（过氧化物交联） | dn16×2.0 | 16 | 2 | 无 |  | S5 | PEX-a | / | / | 8.4 | 可定制 | 10000
SL-PEXA-S-2020 | SL-PEXA-S | PEX Pipes | PEX-a 单层地暖管（过氧化物交联） | dn20×2.0 | 20 | 2 | 无 |  | S5 | PEX-a | / | / | 10.7 | 可定制 | 10000
SL-PEXA-S-2523 | SL-PEXA-S | PEX Pipes | PEX-a 单层地暖管（过氧化物交联） | dn25×2.3 | 25 | 2.3 | 无 |  | S4 | PEX-a | / | / | 15.6 | 可定制 | 10000
SL-PEXA-S-3229 | SL-PEXA-S | PEX Pipes | PEX-a 单层地暖管（过氧化物交联） | dn32×2.9 | 32 | 2.9 | 无 |  | S4 | PEX-a | / | / | 25.2 | 可定制 | 10000
SL-PEXA-D-1620 | SL-PEXA-D | PEX Pipes | PEX-a 双层地暖管（过氧化物交联） | dn16×2.0 | 16 | 2 | 无 |  | S5 | PEX-a | / | / | 8.4 | 可定制 | 10000
SL-PEXA-D-2020 | SL-PEXA-D | PEX Pipes | PEX-a 双层地暖管（过氧化物交联） | dn20×2.0 | 20 | 2 | 无 |  | S5 | PEX-a | / | / | 10.7 | 可定制 | 10000
SL-PEXA-D-2523 | SL-PEXA-D | PEX Pipes | PEX-a 双层地暖管（过氧化物交联） | dn25×2.3 | 25 | 2.3 | 无 |  | S4 | PEX-a | / | / | 15.6 | 可定制 | 10000
SL-PEXA-D-3229 | SL-PEXA-D | PEX Pipes | PEX-a 双层地暖管（过氧化物交联） | dn32×2.9 | 32 | 2.9 | 无 |  | S4 | PEX-a | / | / | 25.2 | 可定制 | 10000
SL-PEXB-D-1620 | SL-PEXB-D | PEX Pipes | PEX-b 双层地暖管（硅烷交联） | dn16×2.0 | 16 | 2 | 无 |  | S5 | PEX-b | / | / | 8.4 | 可定制 | 10000
SL-PEXB-D-2020 | SL-PEXB-D | PEX Pipes | PEX-b 双层地暖管（硅烷交联） | dn20×2.0 | 20 | 2 | 无 |  | S5 | PEX-b | / | / | 10.7 | 可定制 | 10000
SL-PEXB-D-2523 | SL-PEXB-D | PEX Pipes | PEX-b 双层地暖管（硅烷交联） | dn25×2.3 | 25 | 2.3 | 无 |  | S4 | PEX-b | / | / | 15.6 | 可定制 | 10000
SL-PEXB-D-3229 | SL-PEXB-D | PEX Pipes | PEX-b 双层地暖管（硅烷交联） | dn32×2.9 | 32 | 2.9 | 无 |  | S4 | PEX-b | / | / | 25.2 | 可定制 | 10000
SL-PEXC-S-1620 | SL-PEXC-S | PEX Pipes | PEX-c 单层地暖管（电子束辐照交联） | dn16×2.0 | 16 | 2 | 无 |  | S5 | PEX-c | / | / | 8.4 | 可定制 | 10000
SL-PEXC-S-2020 | SL-PEXC-S | PEX Pipes | PEX-c 单层地暖管（电子束辐照交联） | dn20×2.0 | 20 | 2 | 无 |  | S5 | PEX-c | / | / | 10.7 | 可定制 | 10000
SL-PEXC-S-2523 | SL-PEXC-S | PEX Pipes | PEX-c 单层地暖管（电子束辐照交联） | dn25×2.3 | 25 | 2.3 | 无 |  | S4 | PEX-c | / | / | 15.6 | 可定制 | 10000
SL-PEXC-S-3229 | SL-PEXC-S | PEX Pipes | PEX-c 单层地暖管（电子束辐照交联） | dn32×2.9 | 32 | 2.9 | 无 |  | S4 | PEX-c | / | / | 25.2 | 可定制 | 10000
SL-MLP-LAP-1620 | SL-MLP-LAP | Multilayer / Composite Pipes | PEX-AL-PEX 铝塑管（搭接焊） | dn16×2.0 | 16 | 2 | 铝层 | 0.21 | S3.2 | / | PEX-b | PEX-b | 10 | 可定制 | 10000
SL-MLP-LAP-2020 | SL-MLP-LAP | Multilayer / Composite Pipes | PEX-AL-PEX 铝塑管（搭接焊） | dn20×2.0 | 20 | 2 | 铝层 | 0.23 | S3.2 | / | PEX-b | PEX-b | 13 | 可定制 | 10000
SL-MLP-LAP-2525 | SL-MLP-LAP | Multilayer / Composite Pipes | PEX-AL-PEX 铝塑管（搭接焊） | dn25×2.5 | 25 | 2.5 | 铝层 | 0.25 | S4 | / | PEX-b | PEX-b | 19.9 | 可定制 | 10000
SL-MLP-LAP-3230 | SL-MLP-LAP | Multilayer / Composite Pipes | PEX-AL-PEX 铝塑管（搭接焊） | dn32×3.0 | 32 | 3 | 铝层 | 0.3 | S4 | / | PEX-b | PEX-b | 30.6 | 可定制 | 10000
SL-MLP-BUT-1620 | SL-MLP-BUT | Multilayer / Composite Pipes | PEX-AL-PEX 铝塑管（对接焊） | dn16×2.0 | 16 | 2 | 铝层 | 0.21 | S3.2 | / | PEX-b | PEX-b | 10 | 可定制 | 10000
SL-MLP-BUT-2020 | SL-MLP-BUT | Multilayer / Composite Pipes | PEX-AL-PEX 铝塑管（对接焊） | dn20×2.0 | 20 | 2 | 铝层 | 0.23 | S3.2 | / | PEX-b | PEX-b | 13 | 可定制 | 10000
SL-MLP-BUT-2525 | SL-MLP-BUT | Multilayer / Composite Pipes | PEX-AL-PEX 铝塑管（对接焊） | dn25×2.5 | 25 | 2.5 | 铝层 | 0.25 | S4 | / | PEX-b | PEX-b | 19.9 | 可定制 | 10000
SL-MLP-BUT-2630 | SL-MLP-BUT | Multilayer / Composite Pipes | PEX-AL-PEX 铝塑管（对接焊） | dn26×3.0 | 26 | 3 | 铝层 | 0.25 | S3.2 | / | PEX-b | PEX-b | 24.4 | 可定制 | 10000
SL-MLP-BUT-3230 | SL-MLP-BUT | Multilayer / Composite Pipes | PEX-AL-PEX 铝塑管（对接焊） | dn32×3.0 | 32 | 3 | 铝层 | 0.3 | S4 | / | PEX-b | PEX-b | 30.6 | 可定制 | 10000
SL-MLP-INS-1620 | SL-MLP-INS | Multilayer / Composite Pipes | PEX-AL-PEX 铝塑保温管 | dn16×2.0 | 16 | 2 | 铝层 | 0.21 | S3.2 | / | PEX-b | PEX-b | 13.5 | 可定制 | 10000
SL-MLP-INS-2020 | SL-MLP-INS | Multilayer / Composite Pipes | PEX-AL-PEX 铝塑保温管 | dn20×2.0 | 20 | 2 | 铝层 | 0.23 | S3.2 | / | PEX-b | PEX-b | 16.5 | 可定制 | 10000
SL-MLP-A-1620 | SL-MLP-A | Multilayer / Composite Pipes | PEX-a/AL/PE-RT 铝塑复合管 | dn16×2.0 | 16 | 2 | 铝层 | 0.21 | S3.2 | / | PEX-a | PE-RT | 10 | 可定制 | 10000
SL-MLP-A-2020 | SL-MLP-A | Multilayer / Composite Pipes | PEX-a/AL/PE-RT 铝塑复合管 | dn20×2.0 | 20 | 2 | 铝层 | 0.23 | S3.2 | / | PEX-a | PE-RT | 13 | 可定制 | 10000
SL-MLP-A-2525 | SL-MLP-A | Multilayer / Composite Pipes | PEX-a/AL/PE-RT 铝塑复合管 | dn25×2.5 | 25 | 2.5 | 铝层 | 0.25 | S4 | / | PEX-a | PE-RT | 19.9 | 可定制 | 10000
SL-MLP-B-1620 | SL-MLP-B | Multilayer / Composite Pipes | PEX-b/AL/PE-RT 铝塑复合管 | dn16×2.0 | 16 | 2 | 铝层 | 0.21 | S3.2 | / | PEX-b | PE-RT | 10 | 可定制 | 10000
SL-MLP-B-2020 | SL-MLP-B | Multilayer / Composite Pipes | PEX-b/AL/PE-RT 铝塑复合管 | dn20×2.0 | 20 | 2 | 铝层 | 0.23 | S3.2 | / | PEX-b | PE-RT | 13 | 可定制 | 10000
SL-MLP-B-2525 | SL-MLP-B | Multilayer / Composite Pipes | PEX-b/AL/PE-RT 铝塑复合管 | dn25×2.5 | 25 | 2.5 | 铝层 | 0.25 | S4 | / | PEX-b | PE-RT | 19.9 | 可定制 | 10000
SL-CUPLAS-1620-C100 | SL-CUPLAS | Multilayer / Composite Pipes | 铜塑管（覆塑铜管/铜塑复合管） | dn16×2.0 | 16 | 2 | 铜层 |  |  | PE-RT | / | / | 30(估) | 可定制 | 10000
SL-CUPLAS-2020-C100 | SL-CUPLAS | Multilayer / Composite Pipes | 铜塑管（覆塑铜管/铜塑复合管） | dn20×2.0 | 20 | 2 | 铜层 |  |  | PE-RT | / | / | 42(估) | 可定制 | 10000

## 技术参数与备注
SANLI 地暖管材技术参数（系列级）
产品系列 | 代表 SPU | 材质与结构 | 阻氧方式 | 常规承压 | 常见规格 | 盘长 | 应用要点
PE-RT Pipes | SL-RT-STD | 单层 PE-RT | 无 | S5 | dn16–dn20 | 100/200/300m | 标准地暖回路主力，支持热熔连接
Oxygen Barrier Pipes | SL-RT-EVOH / SL-PEXA-EVOH / SL-PEXB-EVOH | PE-RT 或 PEX 基料 + EVOH 阻氧层 | EVOH | S5 | dn16–dn20 | 100–400m（视规格） | 闭式采暖系统金属件防腐
PEX Pipes | SL-PEXA-S / SL-PEXA-D / SL-PEXB-D / SL-PEXC-S | 单层 / 双层交联聚乙烯（a 过氧化物 / b 硅烷 / c 电子束） | 无 | S5 / S4 | dn16–dn32 | 100/200/300m | 高温热水与长寿命设计回路
Multilayer / Composite Pipes | SL-MLP-LAP / BUT / INS / A / B / SL-CUPLAS | PEX-AL-PEX 五层、PEX-AL-PE-RT、保温预制、铜塑复合 | 铝层 / 铜层 | S3.2 / S4 | dn16–dn32（含 dn26） | 100/200m | 直墙走管、尺寸稳定、折弯不回弹
备注说明
1. 规格：外径和壁厚均可定制，常见外径为 16mm、20mm、25mm、26mm、32mm。
2. 包装：一般推荐 200 米一个单位；1 万米以上包装大小与 logo 可免费定制。
3. 颜色：可以根据需求定制（默认白色）。
4. 材质：以上为常见材质，新材质组合与铝层厚度均可沟通定制。
5. 报价口径：按规格、数量与贸易条款核算，24 小时内回复；本表不含单价。
6. 数据版本：2026-10，与 sanlipipe.com 核心产品页一致；铜塑管米重为估算值。